## 检测要求响应承诺
检测要求响应承诺
检测资质要求 | 须具备建设⾏政主管部⻔核发的有效的《建设⼯程质量检测机构资质证书》综合资质或专项资质(专项资质须包含建筑材料及构配件，检测范围需包括建筑隔震橡胶⽀座)和检验检测机构资质（CMA）证书。
检测参数 | 常规力学性能 实验 |  | 1.叠层橡胶支座与钢弹簧支座组合的三维振震双控支座(叠层橡胶支座为天然橡胶支座LNR)：竖向压缩刚度，水平等效刚度； 2.叠层橡胶支座与钢弹簧支座组合的三维振震双控支座(叠层橡胶支座为铅芯橡胶支座LRB)：竖向压缩刚度，水平等效刚度、等效阻尼比、屈服后刚度、屈服力； 3.叠层厚橡校三维震振双控支座(叠层橡胶支座为天然橡胶支座LNR):竖向压缩刚度，水平等效刚度； 4.叠层厚橡校三维震振双控支座(叠层橡胶支座为铅芯橡胶支座LRB)：竖向压缩刚度，水平等效刚度、等效阻尼比、屈服后刚度、屈服力； 5.耗能型叠层厚橡胶三维振震双控支座(叠层橡胶支座为天然橡胶支座LNR):竖向压缩刚度，水平等效刚度； 6.耗能型叠层厚橡胶三维振震双控支座(叠层橡胶支座为铅芯橡胶支座LRB):竖向压缩刚度，水平等效刚度、等效阻尼比、屈服后刚度、屈服力； 7.竖向振动控制: 竖向压缩刚度。
| 破坏性试验 | 水平大变形剪切 | 叠层橡胶支座与钢弹簧支座组合的三维振震双控支座、叠层厚橡校三维震振双控支座、耗能型叠层厚橡胶三维振震双控支座：水平变形最大位移为支座内部橡胶层厚度的400%。（破坏性试验）
|  | 竖向极限压缩性能 | 竖向振动控制：竖向极限压应力。（极限压缩性能测试的压应力不小于两倍设计压应力,极限压缩性能检测后的支座可应用于项目。）
依据标准 |  | / | （1）《橡胶支座 第1部分 隔震橡胶支座试验方法 GB_T20688.1-2007》 （2）《橡胶支座 第3部分：建筑隔震橡胶支座 GB_T20688.3-2006》 （3）《建筑隔震橡胶支座》JGT118-2018 （4）《城市轨道交通上盖结构设计标准》T/CECS1035-2022
抽检数量 |  | / | 建议委托方应根据相关规范标准及设计图纸确定抽检数量。
响应承诺 |  | 我司承诺：能够满足上述所有检测相关要求，具备检测资质，并能出具符核要求的检测报告。（此处加盖公司公章）